## Sheet1
ООО "САТОМС" 2026 год
ТЕХНИЧЕСКОЕ ЗАДАНИЕ НА ПОСТАВКУ СЫРЬЯ, МАТЕРИАЛОВ И КОМПЛЕКТУЮЩИХ ИЗДЕЛИЙ | [5 empty] | Ответственная дирекция
| ПРЕДМЕТ ЗАКУПКИ: | Шарик стальной
| внутренний шифр | РЕЛМ.5610.005.00.00.000 Сепаратор ИТТ 00666-012-001-ИОС7.2.ИТТ16)
РАЗДЕЛ 1. | ОБЩИЕ СВЕДЕНИЯ |  |  |  |  | автоматически
Подраздел 1.1. | Предмет закупки | Шарик стальной
Подраздел 1.2. | Сведения о новизне | Поставляемый товар должен быть новым, не бывшим в употреблении, не восстановленным, не ранее 2026 года выпуска. |  |  |  | автоматически
Подраздел 1.3. | Код ОКПД 2 |  |  |  |  | ОСТЗ (тех пояснения ПИК, ОГТ)
РАЗДЕЛ 2. | ОБЛАСТЬ ПРИМЕНЕНИЯ |  |  |  |  | ПИК
РАЗДЕЛ 3. | УСЛОВИЯ ЭКСПЛУАТАЦИИ |  |  |  |  | ПИК
РАЗДЕЛ 4. | ТЕХНИЧЕСКИЕ ТРЕБОВАНИЯ |  |  |  |  | ПИК
Подраздел 4.1. | Технические, функциональные и качественные характеристики (потребительские свойства) Товара
№п/п | Наименование | Технические, эксплуатационные и качественные характеристики | Код ОКПД-2 | ГОСТ, ТУ, чертеж* | Классификационное обозначение по НП-016-05 / Категория сейсмостойкости по НП-031-01
1 | Шарик стальной | 1. Форма товара - шар 2. Диаметр шара, мм - 0,6мм (+0,2мм). Допускается применение шариковой дроби фракции 0,6–1,0 мм при условии, что содержание шариков размером 0,6(+0,2 мм) составляет не менее 80% от общей массы дроби. 3. Материал -аустенитная коррозионностойкая (нержавеющая) хромоникелевая сталь, стабилизированная титаном, содержание титана не менее 0,4% 4. Шарики не должны иметь трещин, вмятин, следов коррозии. 5. Требуемый объем заполнения шариками 0,13 м3 |  | НД изготовителя | -
Подраздел 4.2. | Требования к электропитанию | Не предусмотрено |  |  |  | ПИК
Подраздел 4.3. | Требования по энергопотреблению, энергосбережению и энергоэффективности | Не предусмотрено |  |  |  | ПИК
Подраздел 4.4. | Требования к надежности | Не предусмотрено |  |  |  | ПИК
Подраздел 4.5. | Требования к составным частям, исходным и эксплуатационным материалам | Не предусмотрено |  |  |  | ПИК
Подраздел 4.6. | Требования к маркировке
Подраздел 4.7. | Требования к упаковке | Упаковку выполнить по ГОСТ 23170-78 и технологии предприятия-изготовителя.
РАЗДЕЛ 5. | ТРЕБОВАНИЯ ПО ПРАВИЛАМ СДАЧИ И ПРИЕМКИ |  |  |  |  | ПИК, ОТК
Подраздел 5.1. | Порядок сдачи и приемки
Подраздел 5.2. | Требования по передаче заказчику технических и иных документов при поставке продукции | Изделие должно иметь сопроводительную документацию (сертификаты соответствия, паспорта установленного образца и т.п.) завода производителя |  |  |  | ОСТЗ
РАЗДЕЛ 6. | ТРЕБОВАНИЯ К ТРАНСПОРТИРОВАНИЮ
РАЗДЕЛ 7. | ТРЕБОВАНИЯ К ХРАНЕНИЮ | УХЛ4 по ГОСТ 15150-69. Условия хранения оборудования должны исключать попадания влаги, обеспечивать сохранность оборудования и исключать возможность механических повреждений и коррозионных воздействий, а также загрязнения оборудования.
РАЗДЕЛ 8. | ТРЕБОВАНИЯ К ОБЪЕМУ И/ИЛИ СРОКУ ПРЕДОСТАВЛЕНИЯ ГАРАНТИЙ |  |  |  |  | ПИК
РАЗДЕЛ 9. | ТРЕБОВАНИЯ К ОБСЛУЖИВАНИЮ
РАЗДЕЛ 10. | ЭКОЛОГИЧЕСКИЕ ТРЕБОВАНИЯ |  |  |  |  | ПИК
РАЗДЕЛ 11. | ТРЕБОВАНИЯ ПО БЕЗОПАСНОСТИ |  |  |  |  | ПИК, ДК
РАЗДЕЛ 12. | ТРЕБОВАНИЯ К КАЧЕСТВУ | Товар должен соответствовать его техническим характеристикам приведенным в таблице 4.1. Допускается поставка товара с улучшенными техническими характеристиками без изменения стоимости товара. В случае предложения участником эквивалента, предоставить в составе заявки технические характеристики на предлагаемую к поставке продукцию для проведения оценки эквивалентности предлагаемой продукции |  |  |  | ПИК, ДК, КД
РАЗДЕЛ 13. | ДОПОЛНИТЕЛЬНЫЕ (ИНЫЕ) ТРЕБОВАНИЯ | Не предусмотрено |  |  |  | ПИК, ОСТЗ, ДК, КД
РАЗДЕЛ 14. | ТРЕБОВАНИЯ К КОЛИЧЕСТВУ, МЕСТУ И СРОКУ (ПЕРИОДИЧНОСТИ) ПОСТАВКИ | Масса шариков - 900 кг. Масса шариков уточняется с учетом толеранса по размеру и насыпной плотности и должна обеспечивать требуемый объем заполнения. Срок поставки - до 30.10.2026г. Место поставки: г. Воронеж, ул. Солнечная 31 лит 16 АБ Разгрузка поступившего товара осуществляется силами покупателя |  |  |  | ОСТЗ
РАЗДЕЛ 15. | ТРЕБОВАНИЕ К ФОРМЕ ПРЕДСТАВЛЯЕМОЙ ИНФОРМАЦИИ
РАЗДЕЛ 16. | ПЕРЕЧЕНЬ ПРИНЯТЫХ СОКРАЩЕНИЙ
По п/п | Сокращение | Расшифровка сокращения |  |  |  | ПИК
РАЗДЕЛ 17. | ПЕРЕЧЕНЬ ПРИЛОЖЕНИЙ |  |  |  |  | ПИК
По п/п | Наименование приложения |  | Количество листов
1

## Лист1 (hidden)
|  | 1 | 2 | 3 | 4 | 5 | 6 | 7 | 8 | 9 | 10 | 11
Предмет закупки
1 | #REF!
2 |  | Шарик стальной |  |  |  |  | Для комплектации сепараторов водной и орг фазы, прошу оформить ТЗЗ на закупку шариков d0,6 из стали 12Х18Н10Т или AISI 420 заместо материала 06ХН28МДТ.
3 | #REF!
4 | #REF!
5 | #REF!
6 | #REF!
7 | #REF!
8 | #REF!
9 | #REF!
10 | #REF!
11 | #REF!
12 | #REF!
13 | #REF!
14 | #REF!
15 | #REF!
16 | #REF!
17 | #REF!
18 | #REF!
19 | #REF!
20 | #REF!
21 | #REF!
22 | #REF!
23 | #REF!
24 | #REF!
25 | #REF!
26 | #REF!
27 | #REF!
28 | #REF!
29 | #REF!
30 | #REF!
#REF!